## Foglio1
INSERIRE LOGO |  | INSERIRE RAGIONE SOCIALE
ISO 15609 Welding Procedure Specification
ISO 15609 Specifica di Procedimento di Saldatura
WPS n° |  | WPS04 |  |  | Rev. | 0 | Data / Date: |  |  | 2015-10-29 |  |  | WPQR n° |  | INSERIRE RIF. WPQR
Procedimenti di saldatura / Weld process: | [6 empty] | 1° | 111 | Tipo / Type: |  |  | MANUALE
[7 empty] | 2° | N.A. | Tipo / Type: |  |  | N.A.
Disegno del cianfrino / Bevel design | [9 empty] | Sequenza di saldatura / Welding sequence
Metodo di preparazione / Preparation method: | [7 empty] | MOLATURA O LAVORAZIONE DI MACCHINA
Supporto al rovescio / Backing: | [5 empty] | NESSUNO
Materiale base Parent material: | [5 empty] | 1° | ASTM A106 Gr.B | [8 empty] | Gruppo / Group: |  |  | 1.1
[6 empty] | 2° | ASTM A105 | [8 empty] | Gruppo / Group: |  |  | 1.1
[6 empty] | 1° | Spessore / Thickness: |  |  |  |  | 6,02mm |  | Diametro / Diameter: |  |  |  | 114.3mm
[6 empty] | 2° | Spessore / Thickness: |  |  |  |  | 12mm |  | Diametro / Diameter: |  |  |  | 114,3mm
Materiale d'apporto Welding consumables: | [5 empty] | 1° | Designazione / Designation: |  |  |  |  | EN ISO 2560-A: E 42 5 B 32 H5
[7 empty] | Nome commerciale / Trade name: | [5 empty] | OERLIKON PH 35S
[6 empty] | 2° | Designazione / Designation: |  |  |  |  | N.A.
[7 empty] | Nome commerciale / Trade name: | [5 empty] | N.A.
Preriscaldo / Preheat: |  |  |  | 20°C |  | Interpass: |  | 250°C |  | Postriscaldo / Postheat: |  |  |  | NO
Gas di protezione Shielding gas |  |  |  | 1° | Tipo / Type: |  |  | N.A. |  |  |  | Portata / Flow rate: |  |  |  | N.A.
|  |  |  | 2° | Tipo / Type: |  |  | N.A. |  |  |  | Portata / Flow rate: |  |  |  | N.A.
Gas al rovescio / Backing gas | [5 empty] | Tipo / Type: |  |  | NO |  |  |  | Portata / Flow rate: |  |  |  | N.A.
Posizione di saldatura / Welding position: | [7 empty] | PB (piano frontale)
Trattamento termico PWHT | [5 empty] | Temperatura / Temperature Range: | [7 empty] | Stasi / Holding time:
[6 empty] | Riscaldamento / Heating: | [6 empty] | Raffreddamento / Cooling:
Tecnica Tecnique |  | Descrizione Decription | [5 empty] | 1° Procedimento di saldatura 1° Welding process | [5 empty] | 2° Procedimento di saldatura 2° Welding process
|  | Oscillazione / Weaving: | [5 empty] | MAX 7mm | [5 empty] | N.A.
|  | Q.tà elett. / Electr. q.ty: | [5 empty] | N.A. | [5 empty] | N.A.
|  | Filo libero / Stick out: | [5 empty] | N.A. | [5 empty] | N.A.
|  | Trasferimento / Transfer mode: | [5 empty] | N.A. | [5 empty] | N.A.
|  | Tungsteno / Tungsten: | [5 empty] | N.A. | [5 empty] | N.A.
|  | Diametro ugello / Nozzle diameter: | [5 empty] | 9mm | [5 empty] | N.A.
|  | Q.tà Passate / Runs q.ty: | [5 empty] | MULTIPLA | [5 empty] | N.A.
|  | Pulizia / Interpass cleaning: | [5 empty] | MOLATURA E SPAZZOLATURA
|  | Solcatura / Back gouging: | [5 empty] | N.A.
N° | Proc. Process |  | Materiale d'apporto Welding consumable |  |  |  | Corrente Current type |  | Ampere |  | Volt |  | Velocità Speed |  | K | Apporto termico Heat input
|  |  | Tipo / Type |  |  | Ø |  |  | Min | Max | Min | Max | Min | Max |  | Min |  | Max
1 | 111 |  | PH 35S |  |  | 2.5 | DCEP |  | 70 | 80 | 18 | 19 | 100 | 110 | 0.8 | 0.5498182 |  | 0.7296
2 | 111 |  | PH 35S |  |  | 2.5 | DCEP |  | 80 | 90 | 18 | 19 | 120 | 130 | 0.8 | 0.5316923 |  | 0.684
Emesso / Issued | [9 empty] | Approvato / Approved